## CI SM
COMPRESION INCONFINADA |  |  | COMPRESION INCONFINADA - APIQUE No : 3 - MUESTRA No : 1
PROYECTO: |  | DESLIZAMIENTO BARRIO ALAMOS
LOCALIZACION: |  | SALIDA SOCORRO - SANGIL
DESCRIPCION DEL SUELO: |  | Arcilla franca color café claro, muy húmeda y plástica, con poca presencia de material
detrítico presenta lentes arcillosos grisáceos y marrones a diferentes profundidades
DATOS DE LA MUESTRA
DIAMETRO (cm) | 6 | AREA INIC. (cm2) | 28.2743 | ALTURA INICIAL (mm) | 150
VOLUMEN (cm3) | 424.115 | PESO HUMEDO (grs) | 864.8 | P. UNIT HUM (gr/cm3) | 2.0391
PESO SECO (grs) | 841.3 | ALTURA FINAL (mm) | 138 | P. UNIT SECO (gr/cm3) | 1.9837
APIQUE No | 3 | MUESTRA No | 1 | Profundidad (m) | 1.75
Clasificación de la Muestra como Arcillosa? | Si | ESFUERZO MAXIMO (Kg/cm2): | 0.10328 | Cohesión (CU) (Kg/cm2): | 0.051642
Lectura Deform. | Def. Carga | Deformación Muestra | Def. Unitaria | Area CF | Area Corregida (A') | Carga Total sobre la Muestra | Esfuerzo sobre
la Muestra
(*10^-2) | (*10^-2) | DL (mm) | (DL/Lo) *10-2 | 1-e | (cm2) | (Kg) | (Kg/cm2)
0 | 0 | 0 | 0 | 1 | 28.2743 | 0 | 0
20 | 21 | 0.2 | 0.0013333 | 0.99867 | 28.3121 | 0.69414 | 0.024518
40 | 26 | 0.4 | 0.0026667 | 0.99733 | 28.3499 | 0.86942 | 0.030668
60 | 30 | 0.6 | 0.004 | 0.996 | 28.3879 | 1.0096 | 0.035565
80 | 33 | 0.8 | 0.0053333 | 0.99467 | 28.4259 | 1.1147 | 0.039215
100 | 35 | 1 | 0.0066667 | 0.99333 | 28.4641 | 1.1848 | 0.041625
120 | 39 | 1.2 | 0.008 | 0.992 | 28.5024 | 1.3249 | 0.046485
140 | 42 | 1.4 | 0.0093333 | 0.99067 | 28.5407 | 1.43 | 0.050104
160 | 45 | 1.6 | 0.010667 | 0.98933 | 28.5792 | 1.5351 | 0.053712
180 | 48 | 1.8 | 0.012 | 0.988 | 28.6177 | 1.6401 | 0.057311
200 | 52 | 2 | 0.013333 | 0.98667 | 28.6564 | 1.7801 | 0.06212
250 | 57 | 2.5 | 0.016667 | 0.98333 | 28.7536 | 1.9551 | 0.067996
300 | 60 | 3 | 0.02 | 0.98 | 28.8514 | 2.0601 | 0.071404
350 | 65 | 3.5 | 0.023333 | 0.97667 | 28.9498 | 2.235 | 0.077203
400 | 71 | 4 | 0.026667 | 0.97333 | 29.049 | 2.4449 | 0.084163
450 | 75 | 4.5 | 0.03 | 0.97 | 29.1488 | 2.5847 | 0.088673
500 | 79 | 5 | 0.033333 | 0.96667 | 29.2493 | 2.7245 | 0.093149
550 | 81 | 5.5 | 0.036667 | 0.96333 | 29.3505 | 2.7944 | 0.095209
600 | 83 | 6 | 0.04 | 0.96 | 29.4524 | 2.8643 | 0.097253
650 | 84 | 6.5 | 0.043333 | 0.95667 | 29.5551 | 2.8993 | 0.098098
700 | 86 | 7 | 0.046667 | 0.95333 | 29.6584 | 2.9692 | 0.10011
750 | 89 | 7.5 | 0.05 | 0.95 | 29.7625 | 3.074 | 0.10328
800 | 89 | 8 | 0.053333 | 0.94667 | 29.8673 | 3.074 | 0.10292
850 | 88 | 8.5 | 0.056667 | 0.94333 | 29.9728 | 3.0391 | 0.10139
900 | 87 | 9 | 0.06 | 0.94 | 30.0791 | 3.0041 | 0.099874
950 | 86 | 9.5 | 0.063333 | 0.93667 | 30.1861 | 2.9692 | 0.098362
1000 | 84 | 10 | 0.066667 | 0.93333 | 30.2939 | 2.8993 | 0.095705
1050 | 81 | 10.5 | 0.07 | 0.93 | 30.4025 | 2.7944 | 0.091915
1100 | 76 | 11 | 0.073333 | 0.92667 | 30.5119 | 2.6197 | 0.085858
1150 | 73 | 11.5 | 0.076667 | 0.92333 | 30.622 | 2.5148 | 0.082123
1200 | 71 | 12 | 0.08 | 0.92 | 30.733 | 2.4449 | 0.079552